## 汇总表
附件： 崇阳县市场监管局产品质量监督抽查台帐（2025年度第1期）
序号 | 一级分类 | 二级分类 | 产品名称 | 规格型号 | 商标 | 生产日期及批号 | 产品等级 | 生产许可证号 | 执行标准 | 标称生产企业名称 | 生产企业统一社会信用代码* | 标称生产企业地址 | 标称生产企业所在省* | 标称生产企业所在地市* | 标称生产企业所在地县* | 标称生产企业联系人 | 标称生产企业联系方式 | 受检企业名称（电商平台及电商名称） | 受检企业统一社会信用代码 | 受检企业地址 | 受检企业邮编 | 受检企业联系人 | 受检企业联系电话 | 受检企业所在省 | 受检企业所在地市 | 受检企业所在地县 | 抽样日期* | 抽样单编号 | 抽样基数货值金额 | 抽检单位 | 检验报告编号 | 合格批次 | 不合格批次 | 检验项目 | 不合格项目 | 不合格项目标准值及实测值（以逗号分隔） | 不合格程度 | 企业规模 | 抽查领域（生产或流通或电商） | 备注：复检合格/复检不合格/涉嫌假冒/...
1 | 轻工产品 | 纸及制品 | 淘淘氧棉®天山白®系列卫生巾 | 180mm 10片/包 | 淘淘氧棉 | 20241211 | 合格品 | / |  | 武汉洁伶卫生用品有限公司 | 914209025654757759 | 孝感市孝南经济开发区北区长兴路 | 湖北省 | 孝感市 | 孝南经济开发区 | 陈百城 | 13787140833 | 刘正姣（崇阳县玖鲜惠超市沙坪店） | 92421223MA48EY0P5H | 崇阳县沙坪镇沙坪街 |  | 刘正姣 | 15872815680 | 湖北省 | 咸宁市 | 崇阳县 | 2025-04-11 | 2201495 | 30包（6.9元/包）207元 | 赛旺检验检测认证有限公司 | SCLG03202500450 | 1 |  | 全长偏差 、条质量偏差、吸水倍率、吸收速度、 pH、甲醛含量、可迁移性荧光物质、细菌菌落总数、大肠菌群、绿脓杆菌、金黄色葡萄球菌、溶血性链球菌、 真菌菌落总数
2 | 轻工产品 | 日用及化工品 | 电热蚊香片加热器 | WQM165ZD | / | CH102301 | 合格品 | / |  | 成都彩虹电器（集团）股份有限公司 | 915101002019667683 | 成都市武侯区武侯大道顺江段73号 | 四川省 | 成都市 | 武侯区 | 黄朝万 | 400-850-1661 | 刘正姣（崇阳县玖鲜惠超市沙坪店） | 92421223MA48EY0P5H | 崇阳县沙坪镇沙坪街 |  | 刘正姣 | 15872815680 | 湖北省 | 咸宁市 | 崇阳县 | 2025-04-11 | 2201496 | 6个（27.9元/包）167.4元 | 赛旺检验检测认证有限公司 | SCLG01202500057 | 1 |  | 对触及带电部件的防护、输入功率和电流 、结构、内部布线、电气间隙、爬电距离和固体绝缘
3 | 电子电器 | 家用电器 | 三角牌电饭锅 | TG-Z5011Z | 三角牌 | 2024年12月30日 | 合格品 | / |  | 广东湛电工业有限公司 | 91441400MA52T9T05L | 梅州市梅县区畲江镇梅州高新技术产业园园区广州轻工智能家电产业集群9号 | 广东省 | 梅州市 | 梅县区 | 叶森 | 0753-2886468 | 刘正姣（崇阳县玖鲜惠超市沙坪店） | 92421223MA48EY0P5H | 崇阳县沙坪镇沙坪街 |  | 刘正姣 | 15872815680 | 湖北省 | 咸宁市 | 崇阳县 | 2025-04-11 | 2201498 | 4台（118元/台）472元 | 赛旺检验检测认证有限公司 | SCLG01202500058 | 1 |  | 对触及带电部件的防护、输入功率和电流 、非正常工作、结构、电源连接和外部软线、接地措施、螺钉和连接、电气间隙、爬电距离和固体绝缘
4 | 电子电器 | 家用电器 | 荣事达7座夹挂三用扇 | FM01-07A 1880mm | / | 2025年3月13日 | 合格品 | / |  | 合肥荣事达小家电有限公司 | 913401217608446284 | 安徽省合肥市双凤工业区荣事达第六工业园 | 安徽省 | 合肥市 | 双凤工业区 | 侯文明 | 0551-5333201 | 陈会金（崇阳县汇金超市锦阳店） | 92421223MA4FX81H58 | 崇阳县天城镇原锦阳国际大酒店一、二层 |  | 胡时雨 | 15571491939 | 湖北省 | 咸宁市 | 崇阳县 | 2025-04-16 | 2202147 | 6台（55元/台）330元 | 赛旺检验检测认证有限公司 | SCLG01202500071 |  | 1 | 标志和说明、对触及带电部件的防护、输入功率和电流 、稳定性和机械危险、结构、电源连接和外部软线、电气间隙、爬电距离和固体绝缘 | 1.标志和说明、2.电源连接外部软线 | 1.使用说明中无电源软线的更换类型描述，使用说明中的部分内容未使用器具销售地所在国的官方语言文字（简体中文）写出；2.电源软线入口的结构使电源软线护套受到损坏
5 | 电子电器 | 家用电器 | 多功能电火锅 | RHG-05C | / | / | 合格品 | / |  | 合肥荣事达小家电有限公司 | 913401217608446284 | 安徽省合肥市双凤工业区荣事达第六工业园 | 安徽省 | 合肥市 | 双凤工业区 | 侯文明 | 0551-5333201 | 陈会金（崇阳县汇金超市锦阳店） | 92421223MA4FX81H58 | 崇阳县天城镇原锦阳国际大酒店一、二层 |  | 胡时雨 | 15571491939 | 湖北省 | 咸宁市 | 崇阳县 | 2025-04-16 | 2202148 | 3台（138.8元/台）416.4元 | 赛旺检验检测认证有限公司 | SCLG01202500072 |  | 1 | 标志和说明、对触及带电部件的防护、输入功率和电流、发热、机械强度、结构、内部布线、电源连接和外部软线、接地措施、螺钉和连接、电气间隙、爬电距离和固体绝缘 | 1.标志和说明、2.发热、3.电气间隙、4.爬电距离和固体绝缘 | 1.器具使用说明中无电源软线的更换类型描述；2.在正常使用中，器具和其周围环境不应达到过高的温度 ；3.≥.2.0，<1.0；.≥.2.5，<1.0；4.可调式温控器通过铆接+螺栓方式固定于支架式，无附加措施防止其沿铆钉轴旋转
6 | 电子电器 | 家用电器 | 风扇186 | BT-192 | 千湛 | / | 合格品 | / |  | 桂林千湛电器有限公司 | 91450323MA5NY3NY51 | 灵川县灵川路（南边）2幢（桂林大发养殖有限公司内） | 广西壮族自治区 | 桂林市 | 灵川县 | 黄远征 | 13687734363 | 陈会金（崇阳县汇金超市锦阳店） | 92421223MA4FX81H58 | 崇阳县天城镇原锦阳国际大酒店一、二层 |  | 胡时雨 | 15571491939 | 湖北省 | 咸宁市 | 崇阳县 | 2025-04-16 | 2202149 | 12台（26.8元/台）321.6元 | 赛旺检验检测认证有限公司 | SCLG01202500073 |  | 1 | 标志和说明、对触及带电部件的防护、输入功率和电流 、稳定性和机械危险、结构、电源连接和外部软线、电气间隙、爬电距离和固体绝缘 | 1.标志和说明、2.对触及带电部件的防护、稳定性和机械危险、结构、电源连接和外部软线 | 1.器具铭牌中电源性质的符号采用错误的符号“-”；2.取下档位旋钮后，B 型试验探棒可触及接线端子带电部件和内部布线的绝缘（基本绝缘），B 型试验探棒通过器具摇头机构下方的孔隙可触及电机绕组绝缘纸（基本绝缘）
7 | 轻工产品 | 日用及化工品 | 电子灭蚊拍 | TH 产品货号 | 天虹 | / | 合格品 | / |  | 义乌天虹日用品有限公司 | 91330782MA2DCC3C8U | 义乌市后宅工业区渠成街18号 | 浙江省 | 金华市 | 义乌市 | 王梓旖 | 4008-263-707 | 陈会金（崇阳县汇金超市锦阳店） | 92421223MA4FX81H58 | 崇阳县天城镇原锦阳国际大酒店一、二层 |  | 胡时雨 | 15571491939 | 湖北省 | 咸宁市 | 崇阳县 | 2025-04-16 | 2202150 | 7台（28.8元/台）201.6元 | 赛旺检验检测认证有限公司 | SCLG01202500074 |  | 1 | 对触及带电部件的防护、输入功率和电流 、工作温度下的泄漏电流和电气强度 、结构、电气间隙、爬电距离和固体绝缘 | 结构 | ≤34，708.7
8 | 轻工产品 | 纸及制品 | 天山白卫生护垫 | 155mm 25片/包 | 天山白 | 20241028 | 合格品 | / |  | 桂林洁伶工业有限公司 | 91450300715107119T | 桂林国家高新开发区英才科技园创业三道十一号 | 广西壮族自治区 | 桂林市 | 高新开发区 | 陈百城 | 400-100-6589 | 官葵霞（崇阳县肖岭乡霞隽超市） | 92421223MA4AG7368Q | 崇阳县肖岭乡邮电路 |  | 官葵霞 | 18671521322 | 湖北省 | 咸宁市 | 崇阳县 | 2025-04-08 | 2202163 | 35包（6.0元/包）210元 | 赛旺检验检测认证有限公司 | SCLG03202500428 | 1 |  | 全长偏差 、吸水倍率、 pH、甲醛含量、可迁移性荧光物质、细菌菌落总数、大肠菌群、绿脓杆菌、金黄色葡萄球菌、溶血性链球菌、 真菌菌落总数
9 | 轻工产品 | 纸及制品 | 由意TM瞬干锦柔系列卫生巾 | 180mm 10片/包 | 洁伶 | 20240910 | 合格品 | / |  | 桂林洁伶工业有限公司 | 91450300715107119T | 桂林国家高新开发区英才科技园创业三道十一号 | 广西壮族自治区 | 桂林市 | 高新开发区 | 陈百城 | 400-100-6589 | 徐武（崇阳县鸿联购物中心） | 92421223MA4FR8JF08 | 湖北省咸宁市崇阳县沙坪镇沙坪街100号（自主申报） |  | 谢俊锋 | 18971814411 | 湖北省 | 咸宁市 | 崇阳县 | 2025-04-09 | 2202168 | 40包（6.5元/包）260元 | 赛旺检验检测认证有限公司 | SCLG03202500442 | 1 |  | 全长偏差 、条质量偏差、吸水倍率、吸收速度、 pH、甲醛含量、可迁移性荧光物质、细菌菌落总数、大肠菌群、绿脓杆菌、金黄色葡萄球菌、溶血性链球菌、 真菌菌落总数
10 | 电子电器 | 家用电器 | 电火锅 | H28YK857 产品货号：SH36 | / | 2024.09.06 | 合格品 | / |  | 浙江绍兴苏泊尔家居用品有限公司 | 91330602MA2BFQD572 | 浙江省绍兴市越城区斗门街道世纪西街3号 | 浙江省 | 绍兴市 | 越城区 | 赵赞 | 0571-86858778 | 龚志敏（崇阳县暖洋洋酒店用品店） | 92422325MACFN5M95M | 湖北省咸宁市崇阳县天城镇电力大道崇阳大市场对面（自主申报） |  | 龚志敏 | 15972384250 | 湖北省 | 咸宁市 | 崇阳县 | 2025-04-16 | 2202145 | 5台（110元/台）550元 | 赛旺检验检测认证有限公司 | SCLG01202500070 | 1 |  | 标志和说明、对触及带电部件的防护、输入功率和电流、发热、机械强度、结构、内部布线、电源连接和外部软线、接地措施、螺钉和连接、电气间隙、爬电距离和固体绝缘
11 | 建筑和装饰装修材料 | 建筑涂料 | 多易涂净味生态水漆 | LIV 1300(白色） 20kg/桐 | 林德漆 | 20231016/56276-3 | 合格品 |  |  | 广东林德涂料有限公司 | 91442000MA4UHTUP9M | 广东省中山市小榄镇东升镇南工业区1号 | 广东省 | 中山市 | 小榄镇 | 尹洪立 | 0760-22216177 | 陈天文 | 92321223MA4AP8L057 | 崇阳县天城镇沿河大道 |  | 陈天文 | 13036189096 | 湖北省 | 咸宁市 | 崇阳县 | 2025-04-17 | 2202101 | 12桶（80元/桶）960元 | 赛旺检验检测认证有限公司 | SCLG05202500038 |  | 1 | 容器中状态、施工性、低温稳定性、干燥时间、对比率、低温成膜性、涂膜外观、 耐碱性、耐洗刷性 | 耐洗刷性 | ≥350 ，350 次（露出底材）
12 | 建筑和装饰装修材料 | 建筑涂料 | 净味高级内墙漆 | A645S-05001 VOC含量≤50g/L | DuluxPro | 20231102 | 合格品 |  |  | 阿克苏诺贝尔漆油（上海）有限公司 | 913100006073379101 | 上海市松江区松江工业区荣乐东路536号 |  |  |  | 孙刚 | 021-22205000 | 刘志强（崇阳县诚宇装饰材料经营部） | 92421223MA48CFYM4T | 崇阳县天城镇沿河大道367D号（西门岭） |  | 刘志强 | 15629488802 | 湖北省 | 咸宁市 | 崇阳县 | 2025-04-17 | 2202102 | 6桶（180元/桶）1080元 | 赛旺检验检测认证有限公司 | SCLG05202500033 | 1 |  | 容器中状态、施工性、低温稳定性、干燥时间、对比率、低温成膜性、涂膜外观、 耐碱性、耐洗刷性
13 | 电工及材料 | 电器附件 | 16A三极插座 | M32 Z3-16 G030405 | / | / | 合格品 |  |  | 广东福田电器有限公司 | 91440606712269577G | 佛山市顺德区勒流街道办事处光大居委会勒流港集约工业开发区二期C06-1号地块 |  |  |  | 梁锡辉 | 0757-25561972 | 覃琦君（崇阳县信陈销售店（个体工商户）） | 92421223MA4E2TLU60 | 崇阳县天城镇沿河大道256号（自主申报） |  | 陈放 | 13669055552 | 湖北省 | 咸宁市 | 崇阳县 | 2025-04-17 | 2202103 | 20个（8元/个）160元 | 赛旺检验检测认证有限公司 | SCLG07202500046 | 1 |  | 标志、尺寸检查、防触电保护、接地措施、耐潮、绝缘电阻和电气强度、拔出插头所需的力、耐热
14 | 电工及材料 | 电器附件 | 10A二三极插座带一位单控开关 | M32 K11Z23-10 G0922 15 | / | / | 合格品 |  |  | 广东福田电器有限公司 | 91440606712269577G | 佛山市顺德区勒流街道办事处光大居委会勒流港集约工业开发区二期C06-1号地块 |  |  |  | 梁锡辉 | 0757-25561972 | 覃琦君（崇阳县信陈销售店（个体工商户）） | 92421223MA4E2TLU60 | 崇阳县天城镇沿河大道256号（自主申报） |  | 陈放 | 13669055552 | 湖北省 | 咸宁市 | 崇阳县 | 2025-04-17 | 2202104 | 30个（12元/个）360元 | 赛旺检验检测认证有限公司 | SCLG07202500047 | 1 |  | 标志、尺寸检查、防触电保护、接地措施、耐潮、绝缘电阻和电气强度、拔出插头所需的力、耐热
15 | 电工及材料 | 电线及电缆 | 铜芯聚氯乙烯绝缘阻燃电线 | ZL-BV 1.5mm²7芯 450/750V 100m/卷 | / | 2024-10-30 | 合格品 |  |  | 湖北泰昌电线电缆有限公司 | 914201165818470220 | 武汉市黄陂区横店街幸福工业园幸福大道 |  |  |  | 任进明 | 027-61708888 | 覃琦君（崇阳县信陈销售店（个体工商户）） | 92421223MA4E2TLU60 | 崇阳县天城镇沿河大道256号（自主申报） |  | 陈放 | 13669055552 | 湖北省 | 咸宁市 | 崇阳县 | 2025-04-17 | 2202105 | 10卷（130元/卷）1300元 | 赛旺检验检测认证有限公司 | SCLG07202500048 | 1 |  | 结构尺寸、电性能、机械 性能
16 | 建筑和装饰装修材料 | 装饰装修材料 | 喷粉型材 | 8887A-120D 合金：6063-T5 长度6.0000m/根 | / | 2025-04-08/19317700 | 合格品 |  |  | 凤铝铝业 |  | 广东省佛山市三水河口民营开发区 |  |  |  |  | 0757-87671111 | 余齐（崇阳县余齐建材店（个体工商户）） | 92422325MADHAHUD4X | 湖北省咸宁市崇阳县天城镇沿河大道367号（自主申报） |  | 柳瑶 | 18771303635 | 湖北省 | 咸宁市 | 崇阳县 | 2025-04-17 | 2202106 | 200m（19.8元/m）3960元 | 赛旺检验检测认证有限公司 | SCLG05202500034 | 1 |  | 外观质量、尺寸偏差、膜层性能、力学性能
17 | 建筑和装饰装修材料 | 装饰装修材料 | 电泳涂漆型材 | FE3386-460 合金：6063-T5 6.000m/根 | / | 2025-04-05/19318678 | 合格品 |  |  | 凤铝铝业 |  | 广东省佛山市三水河口民营开发区 |  |  |  |  | 0757-87671111 | 余齐（崇阳县余齐建材店（个体工商户）） | 92422325MADHAHUD4X | 湖北省咸宁市崇阳县天城镇沿河大道367号（自主申报） |  | 柳瑶 | 18771303635 | 湖北省 | 咸宁市 | 崇阳县 | 2025-04-17 | 2202107 | 240m（34元/m）8160元 | 赛旺检验检测认证有限公司 | SCLG05202500035 | 1 |  | 外观质量、尺寸偏差、膜层性能、力学性能
18 | 建筑和装饰装修材料 | 建筑涂料 | 真净味竹炭高遮盖2合1墙面漆 | MNB4800 20kg/桶 | / | 2024/03/15/ADCN0066 | 合格品 |  |  | 广东美涂士建材股份有限公司 |  | 佛山市顺德区伦教振兴路11号 |  |  |  |  | 0757-27838848 | 张恒 | 92421223MA4EU3JP4M | 崇阳县天城镇锦绣天城A53#1单元1层114、115铺（自主申报） |  | 张恒 | 18371521625 | 湖北省 | 咸宁市 | 崇阳县 | 2025-04-18 | 2202108 | 10桶（100元/桶）1000元 | 赛旺检验检测认证有限公司 | SCLG05202500036 | 1 |  | 容器中状态、施工性、低温稳定性、干燥时间、对比率、低温成膜性、涂膜外观、 耐碱性、耐洗刷性
19 | 建筑和装饰装修材料 | 建筑涂料 | KRAVTOL净易施天山雪乳胶漆 | 20kg/桶 | 雨虹 | 2024年06月01日 | 合格品 |  |  | 北京东方雨虹防水技术股份有限公司 | 91110000102551540H | 北京市顺义区顺平路沙岭段甲2号 |  |  |  | 李卫国 | 400-700-5756 | 黄忠勇 | 92422325MADKG0YX22 | 湖北省咸宁市崇阳县天城镇香泉路安置门面52号（自主申报） |  | 黄忠勇 | 15335955557 | 湖北省 | 咸宁市 | 崇阳县 | 2025-04-18 | 2202109 | 5桶（200元/桶）1000元 | 赛旺检验检测认证有限公司 | SCLG05202500037 | 1 |  | 容器中状态、施工性、低温稳定性、干燥时间、对比率、低温成膜性、涂膜外观、 耐碱性、耐洗刷性
20 | 电工及材料 | 电线及电缆 | 普通聚氯乙烯护套软线 | 60227IEC53CRVV 300/500V 100米/卷 | / | / | 合格品 |  |  | 厦门视贝线缆有限公司 | 913502116852688508 | 厦门市集美区环珠路372号（2#厂房）1-3层 |  |  |  | 应发扬 | 0592-7792616 | 付建邦 | 422325600232307 | 崇阳县沙坪镇沙坪街163-3号 |  | 付建邦 | 15997925198 | 湖北省 | 咸宁市 | 崇阳县 | 2025-04-14 | 2202126 | 100m（2.5元/m）250元 | 赛旺检验检测认证有限公司 | SCLG07202500043 | 1 |  | 结构尺寸、电性能、机械 性能
21 | 电工及材料 | 电线及电缆 | 铜芯聚氯乙烯绝缘阻燃B类电线 | ZB-BV 1.59（多股）mm² 450/750V 100m/卷 | / | 2024年9月12日、30242409 | 合格品 |  |  | 武汉第二电线电缆有限公司 | 91420104177715335C | 武汉市东西湖区新沟镇油纱路16号 |  |  |  | 吕力 | 027-83832404 | 邓飞球 | 92421223MA48C65802 | 崇阳县沙坪镇沙坪街197号 |  | 邓飞球 | 13098352109 | 湖北省 | 咸宁市 | 崇阳县 | 2025-04-14 | 2202127 | 100m（1.5元/m）150元 | 赛旺检验检测认证有限公司 | SCLG07202500044 | 1 |  | 结构尺寸、电性能、机械 性能
22 | 建筑和装饰装修材料 | 建筑钢材 | 热轧带肋钢筋 | Φ16mm 9米/根 牌号：HRB 400E | EISCO | 20250329 | 合格品 |  |  | 宝武集团鄂城钢铁有限公司 | 9142070070691922XN | 鄂州市鄂城区武昌大道215号 |  |  |  | 陆隆文 | 027-60660666 | 陈中友 | 92421223MA4AQFRF0X | 崇阳县沙坪镇沙坪街59号 |  | 吴文英 | 15997922490 | 湖北省 | 咸宁市 | 崇阳县 | 2025-04-14 | 2202128 | 300m（5.11元/m）1533元 | 赛旺检验检测认证有限公司 | SCLG05202500029 | 1 |  | 表面质量、重量偏差、 尺寸、力学性能、反向弯曲性能
23 | 建筑和装饰装修材料 | 建筑钢材 | 钢筋混凝土用热轧带肋钢筋 | Φ8mm 牌号：HRB400E | / | 2025-04-02 1250400067 | 合格品 |  |  | 武汉集团汉阳钢厂 | / | / |  |  |  | / | / | 陈中友 | 92421223MA4AQFRF0X | 崇阳县沙坪镇沙坪街59号 |  | 吴文英 | 15997922490 | 湖北省 | 咸宁市 | 崇阳县 | 2025-04-14 | 2202129 | 300m（1.67元/m）501元 | 赛旺检验检测认证有限公司 | SCLG05202500030 | 1 |  | 表面质量、重量偏差、 尺寸、力学性能、反向弯曲性能
24 | 电工及材料 | 电器附件 | 移动式插座 | 型号：GN-A01 额定电压：250V~ 10A 2500W | / | / | 合格品 |  |  | 公牛集团股份有限公司 | 91330282671205242Y | 浙江省慈溪市观海卫镇工业园东区 |  |  |  | 阮立平 | 400-883-2388 | 邹洛平 | 92421223MA4AQ4AL1H | 崇阳县肖岭乡台山路28号 |  | 邹洛平 | 17364158850 | 湖北省 | 咸宁市 | 崇阳县 | 2025-04-08 | 2202158 | 50个（10元/个）500元 | 赛旺检验检测认证有限公司 | SCLG07202500033 | 1 |  | 标志、尺寸检查、防触电保护、接地措施、耐潮、绝缘电阻和电气强度、拔出插头所需的力、耐热
25 | 电工及材料 | 电线及电缆 | 金牌电缆1.5mm² | ZC-BV（七芯） 1.5mm² | 金牌电缆 | 2023-11-15 | 合格品 |  |  | 武汉金牌电工股份有限公司 | 914212007070305615 | 赤壁市经济开发区发展大道 |  |  |  | 但海 | 075-5250255 | 邹洛平 | 92421223MA4AQ4AL1H | 崇阳县肖岭乡台山路28号 |  | 邹洛平 | 17364158850 | 湖北省 | 咸宁市 | 崇阳县 | 2025-04-08 | 2202159 | 500m（1.15元/m）575元 | 赛旺检验检测认证有限公司 | SCLG07202500034 | 1 |  | 结构尺寸、电性能、机械 性能
26 | 电工及材料 | 电线及电缆 | 金牌电缆2.5mm² | ZL-BVR 2.5mm² | 金牌电缆 | 2023-11-28 | 合格品 |  |  | 武汉金牌电工股份有限公司 | 914212007070305615 | 赤壁市经济开发区发展大道 |  |  |  | 但海 | 075-5250255 | 邹洛平 | 92421223MA4AQ4AL1H | 崇阳县肖岭乡台山路28号 |  | 邹洛平 | 17364158850 | 湖北省 | 咸宁市 | 崇阳县 | 2025-04-08 | 2202160 | 500m（1.68元/m）840元 | 赛旺检验检测认证有限公司 | SCLG07202500035 | 1 |  | 结构尺寸、电性能、机械 性能
27 | 轻工产品 | 纸及制品 | 护舒宝卫生巾 | 284mm 10片/包 | 护舒宝 | 2024年10月05日 | 合格品 |  |  | 广州宝洁有限公司天津西青分公司 | 911201117803465973 | 天津市西青经济开发区兴华七支路12号 |  |  |  | 刘焱海 | 4008302831 | 官葵霞（崇阳县肖岭乡霞隽超市） | 92421223MA4AG7368Q | 崇阳县肖岭乡邮电路 |  | 官葵霞 | 18671521322 | 湖北省 | 咸宁市 | 崇阳县 | 2025-04-08 | 2202161 | 20包（10元/包）200元 | 赛旺检验检测认证有限公司 | SCLG03202500426 | 1 |  | 全长偏差、条质量偏差、吸水倍率、吸收速度、 pH、甲醛含量、可迁移性荧光物质、细菌菌落总数、大肠菌群、绿脓杆菌、金黄色葡萄球菌、溶血性链球菌、 真菌菌落总数
28 | 轻工产品 | 纸及制品 | 茶花女护翼卫生巾 | 20片/包 205mm | 茶花女 | 20241107 | 合格品 |  |  | 武汉茶花女卫生用品有限公司 | 9142011269831780XR | 武汉市东西湖区走马岭食品一路9号 |  |  |  | 汪寒涛 | 027-83258266 | 官葵霞（崇阳县肖岭乡霞隽超市） | 92421223MA4AG7368Q | 崇阳县肖岭乡邮电路 |  | 官葵霞 | 18671521322 | 湖北省 | 咸宁市 | 崇阳县 | 2025-04-08 | 2202162 | 40包（8元/包）320元 | 赛旺检验检测认证有限公司 | SCLG03202500427 | 1 |  | 全长偏差、条质量偏差、吸水倍率、吸收速度、 pH、甲醛含量、可迁移性荧光物质、细菌菌落总数、大肠菌群、绿脓杆菌、金黄色葡萄球菌、溶血性链球菌、 真菌菌落总数
29 | 电工及材料 | 电器附件 | 延长线插座 | H-3350 3插 1.8米 10A/16A 250V~ 2500W/4000W | / | 23.08.27 | 合格品 |  |  | 临海市康健电器有限公司 | 91331082355362393W | 浙江省临海市邵家渡街道 |  |  |  | 赵龙 | 0576-85128813 400-886-7688 | 徐武（崇阳县鸿联购物中心） | 92421223MA4FR8JF08 | 湖北省咸宁市崇阳县沙坪镇沙坪街100号（自主申报） |  | 谢俊锋 | 18971814411 | 湖北省 | 咸宁市 | 崇阳县 | 2025-04-09 | 2202169 | 20个（16.8元/个）336元 | 赛旺检验检测认证有限公司 | SCLG07202500037 | 1 |  | 标志、尺寸检查、防触电保护、接地措施、耐潮、绝缘电阻和电气强度、拔出插头所需的力、耐热
30 | 轻工产品 | 燃气用具 | 家用燃气灶具 | TZY-X8-2 | 灶宝 | 2024-10-19 | 合格品 |  |  | 佛山市灶宝电器科技有限公司 | 91440606MA53WNY454 | 广东省佛山市顺德区容桂街道华口社区高新区（容桂）外环路116号首层之三（住所申报） |  |  |  | 杨帆 | 0757-28098995 | 崇阳县腾发日用品有限责任公司 | 91421223MA7H05CT2B | 湖北省咸宁市崇阳县天城镇龙背村七组56号（自主申报） |  | 龚炎 | 17771447242 | 湖北省 | 咸宁市 | 崇阳县 | 2025-04-16 | 2202146 | 7台（298元/台）2086元 | 赛旺检验检测认证有限公司 | SCLG08202500065 | 1 |  | 热负荷、气密性、燃烧工 况、熄火保护装置、温 升、耐热冲击、耐重力冲击、热效率
31 | 建筑和装饰装修材料 | 建筑钢材 | 钢筋混凝土用热轧带肋钢筋 | Φ14mm 牌号：HRB400E | WGH | 2025-04-24 | 合格品 |  |  | 湖北金盛兰冶金科技有限公司 | 91421221068429284K | 湖北省咸宁市嘉鱼县高铁岭镇白果树村 |  |  |  | 陈龙官 | 0715-6819866 | 王来汉（崇阳县亿联钢材经销部） | 92421223MA4DCLU77M | 崇阳县天城镇金城大道52号 |  | 王来汉 | 18671539520 | 湖北省 | 咸宁市 | 崇阳县 | 2025-05-07 | 2202110 | 4500m（3.78元/m）17010元 | 赛旺检验检测认证有限公司 | SCLG05202500048 | 1 |  | 表面质量、重量偏差、 尺寸、力学性能、反向弯曲性能
32 | 建筑和装饰装修材料 | 建筑钢材 | 钢筋混凝土用热轧带肋钢筋 | Φ12mm 牌号：HRB400E | WGH | 2025-04-28/B250400987 | 合格品 |  |  | 湖北金盛兰冶金科技有限公司 | 91421221068429284K | 湖北省咸宁市嘉鱼县高铁岭镇白果树村 |  |  |  | 陈龙官 | 0715-6819866 | 王来汉（崇阳县亿联钢材经销部） | 92421223MA4DCLU77M | 崇阳县天城镇金城大道52号 |  | 王来汉 | 18671539520 | 湖北省 | 咸宁市 | 崇阳县 | 2025-05-07 | 2202111 | 2700m（2.78元/m）7506元 | 赛旺检验检测认证有限公司 | SCLG05202500049 | 1 |  | 表面质量、重量偏差、 尺寸、力学性能、反向弯曲性能
33 | 建筑和装饰装修材料 | 建筑钢材 | 热轧带肋钢筋 | Φ14mm 牌号：HRB400E | EISCO | 20250318 | 合格品 |  |  | 宝武集团鄂城钢铁有限公司 | 9142070070691922XN | 湖北省鄂州市鄂城区武昌大道215号 |  |  |  | 陆隆文 | 027-60660666 | 王来汉（崇阳县亿联钢材经销部） | 92421223MA4DCLU77M | 崇阳县天城镇金城大道52号 |  | 王来汉 | 18671539520 | 湖北省 | 咸宁市 | 崇阳县 | 2025-05-07 | 2202112 | 5220m（3.78元/m）19731.6元 | 赛旺检验检测认证有限公司 | SCLG05202500050 | 1 |  | 表面质量、重量偏差、 尺寸、力学性能、反向弯曲性能
34 | 建筑和装饰装修材料 | 建筑钢材 | 钢筋混凝土用热轧带肋钢筋 | Φ8mm 牌号：HRB400E | WGH | 2025-05-03/X1250500099 | 合格品 |  |  | 湖北金盛兰冶金科技有限公司 | 91421221068429284K | 湖北省咸宁市嘉鱼县高铁岭镇白果树村 |  |  |  | 陈龙官 | 0715-6819866 | 汪红良（崇阳县鑫鼎钢材经销部） | 92421223MA4C557C9A | 崇阳县天城镇浮溪桥村16组 |  | 汪红良 | 13971813576 | 湖北省 | 咸宁市 | 崇阳县 | 2025-05-07 | 2202117 | 30000m（1.4元/m）42000元 | 赛旺检验检测认证有限公司 | SCLG05202500055 | 1 |  | 表面质量、重量偏差、 尺寸、力学性能、反向弯曲性能
35 | 建筑和装饰装修材料 | 建筑钢材 | 钢筋混凝土用热轧带肋钢筋 | Φ14mm 牌号：HRB400E | WGH | 2025-05-06/V125050298 | 合格品 |  |  | 湖北金盛兰冶金科技有限公司 | 91421221068429284K | 湖北省咸宁市嘉鱼县高铁岭镇白果树村 |  |  |  | 陈龙官 | 0715-6819866 | 沈兰芳（崇阳县铭力建材经营部） | 92421223MABX9RW62C | 崇阳县天城镇浮溪桥十三组377号（自主申报） |  | 沈兰芳 | 13872160873 | 湖北省 | 咸宁市 | 崇阳县 | 2025-05-07 | 2202118 | 5400m（3.89元/m）21006元 | 赛旺检验检测认证有限公司 | SCLG05202500056 | 1 |  | 表面质量、重量偏差、 尺寸、力学性能、反向弯曲性能
36 | 建筑和装饰装修材料 | 建筑钢材 | 热轧带肋钢筋 | Φ14mm 牌号：HRB400E | EISCO | 20250415 | 合格品 |  |  | 宝武集团鄂城钢铁有限公司 | 9142070070691922XN | 湖北省鄂州市鄂城区武昌大道215号 |  |  |  | 陆隆文 | 027-60660666 | 沈兰芳（崇阳县铭力建材经营部） | 92421223MABX9RW62C | 崇阳县天城镇浮溪桥十三组377号（自主申报） |  | 沈兰芳 | 13872160873 | 湖北省 | 咸宁市 | 崇阳县 | 2025-05-07 | 2202119 | 31320m（3.89元/m）121834.8元 | 赛旺检验检测认证有限公司 | SCLG05202500057 | 1 |  | 表面质量、重量偏差、 尺寸、力学性能、反向弯曲性能
37 | 建筑和装饰装修材料 | 建筑钢材 | 热轧带肋钢筋 | Φ12mm 牌号：HRB400E | EISCO | 20250420 | 合格品 |  |  | 宝武集团鄂城钢铁有限公司 | 9142070070691922XN | 湖北省鄂州市鄂城区武昌大道215号 |  |  |  | 陆隆文 | 027-60660666 | 汪红良（崇阳县鑫鼎钢材经销部） | 92421223MA4C557C9A | 崇阳县天城镇浮溪桥村16组 |  | 汪红良 | 13971813576 | 湖北省 | 咸宁市 | 崇阳县 | 2025-05-07 | 2202116 | 6300m（2.9元/m）18270元 | 赛旺检验检测认证有限公司 | SCLG05202500054 | 1 |  | 表面质量、重量偏差、 尺寸、力学性能、反向弯曲性能
38 | 食品相关产品 | 塑料材质食品相关产品 | 九久杯 | 60只/包 | 鑫金利 | / | 合格品 |  |  | 孝感市金利塑料制品有限责任公司 | 91420902728326521B | 湖北省孝感市孝南区长兴三路华隆产业园 |  |  |  | 魏佳熙 | 0712-2461118 | 崇阳县鲜物购物广场（个人独资） | 91422325MADMDH4Q6H | 湖北省咸宁市崇阳县沙坪镇建设巷3号（ |  | 黄大明 | 15272738177 | 湖北省 | 咸宁市 | 崇阳县 | 2025-04-11 | 2201492 | 5包（5元/包）25元 | 赛旺检验检测认证有限公司 | SCLG03202500447 |  | 1 | 感官要求、总迁移量、高锰酸钾消耗量水（60℃，2h）、重金属（以Pb计）（4%乙酸(体积分数）（60℃，2h）、特定迁移量（以锑计）、负重性能、跌落性能、 耐温性能、漏水性 | 负重性能 | 不大于5，64
39 | 食品相关产品 | 塑料材质食品相关产品 | 竹纤维纸杯 | 100只/袋 240ml | / | 2025/02/09 | 合格品 |  |  | 湖北福运包装有限公司 | 91422302MACXGJF03G | 湖北省咸宁市赤壁市陆水湖经济开发区陆水循环工业园 |  |  |  | 邱劲 | 19947868581 | 崇阳县鲜物购物广场（个人独资） | 91422325MADMDH4Q6H | 湖北省咸宁市崇阳县沙坪镇建设巷3号（ |  | 黄大明 | 15272738177 | 湖北省 | 咸宁市 | 崇阳县 | 2025-04-11 | 2201493 | 7袋（12元/袋）84元 | 赛旺检验检测认证有限公司 | SCLG03202500448 |  | 1 | 感官要求、铅（Pb)、砷（As）、荧光性物质、大肠菌群、沙门氏菌、霉菌、感官指标 | 感官指标 | 杯口距杯身15mm(不含15mm)内不应印刷。总长度不超过10mm的容量标线可在杯口距杯身15mm(不含15mm)区域内印制；杯口距杯身15mm内有印刷，无容量标线
40 | 食品相关产品 | 塑料材质食品相关产品 | 金兵航空杯 | 180ml 货号：JB-695 100只/袋 | 金兵 | 2024年9月5日 | 合格品 |  |  | 南宁市金兵日用品有限公司 | 91450102MAA7HARW5E | 南宁市兴宁区三塘镇路东村留肖坡光康岭增创标准工业园区 |  |  |  | 罗孝超 | 0731-85863218 | 徐武（崇阳县鸿联购物中心） | 92421223MA4FR8JF08 | 湖北省咸宁市崇阳县沙坪镇沙坪街100号（自主申报） |  | 谢俊锋 | 18971814411 | 湖北省 | 咸宁市 | 崇阳县 | 2025-04-09 | 2202170 | 20袋（5.5元/袋）110元 | 赛旺检验检测认证有限公司 | SCLG03202500443 |  | 1 | 感官要求、总迁移量、高锰酸钾消耗量水（60℃，2h）、重金属（以Pb计）（4%乙酸(体积分数）（60℃，2h）、特定迁移量（以锑计）、容积偏差、负重性能、跌落性能、 耐温性能、漏水性 | 负重性能 | 不大于5，70
41 | 建筑和装饰装修材料 | 建筑钢材 | 门花边（铝合金） | DF-38-8 | 禄顺发 | 2025-04-18 | 合格品 |  |  | 黄石市鑫昌铝业有限公司 | 91420200695127728X | 黄石市铁山区铜鼓路136号 |  |  |  | 黄长林 | 400-110-8268 | 崇阳县粤普利发铝材有限公司 | 91422325MAEGXQQ38B | 湖北省咸宁市崇阳县天城镇中津洲社区宏发路物流街18号（自主申报） |  | 简堂兵 | 13872163838 | 湖北省 | 咸宁市 | 崇阳县 | 2025-05-14 | 2202489 | 900m（4元/m）3600元 | 赛旺检验检测认证有限公司 | SCLG05202500083 |  | 1 | 外观质量、尺寸偏差、膜层 性能、力学性能 | 膜层性能（膜厚（局部膜厚）） | ≥13.0 ，8.5-9.1
42 | 建筑和装饰装修材料 | 建筑钢材 | PE管材 | Φ32×3.0 | 胜象 | 2023-04-27 | 合格品 |  |  | 武汉亿年通管业科技有限公司 | [5 empty] | 蒋志红 | 15807242936 | 蒋志红 | 92421223MN4CEK0E16 | 崇阳县天城镇中津路60号 |  | 蒋志红 | 15807242936 | 湖北省 | 咸宁市 | 崇阳县 | 2025-05-14 | 2202491 | 50m（3.0元/m）150元 | 赛旺检验检测认证有限公司 | SCLG05202500085 |  | 1 | 外观、 颜色、 几何尺寸、静液压强度（20℃，100h)、氧化诱导时间、纵向回缩率、灰分、断裂伸长率 | 1.几何尺寸（壁厚及公差）、2.静液压强度（20℃，100h)、3.氧化诱导时间、4.灰分 | 1.0-0.4，1#、2#、3#均为-0.1-0.2；2.应无破裂无渗漏，破裂渗漏 ；3.≥20，3.0 ；4.≤0.1，3.674
43 | 食品相关产品 | 塑料材质食品相关产品 | 家丽欣食品保鲜膜 | 30cm膜宽×100m 膜长±2% | 家丽欣 | 2024.11.11 | 合格品 |  |  | 广东顺成塑胶科技有限公司 | 91445200668200598W | 揭阳市榕城区仙桥紫泰中路 |  |  |  | 郭创忠 | 020-85820407 | 刘正姣（崇阳县玖鲜惠超市沙坪店） | 92421223MA48EY0P5H | 崇阳县沙坪镇沙坪街 |  | 刘正姣 | 15872815680 | 湖北省 | 咸宁市 | 崇阳县 | 2025-04-11 | 2201497 | 15卷（12元/卷）180元 | 赛旺检验检测认证有限公司 | SCLG03202500451 | 1 |  | 感官要求、总迁移量、高锰酸钾消耗量水（60℃，2h）、重金属（以Pb计）（4%乙酸(体积分数）（60℃，2h）、特定迁移量（以锑计）
44 | 日用及纺织品 | 文体用品 | 中华牌6151皮头铅笔 | 6151 HB 12支/盒 | 中华牌 | / | 合格品 |  |  | 中国第一铅笔有限公司 | 91310117607259625M | 中国上海市松江区新浜镇文兵路120号 |  |  |  | 张竝杨 | 4006205100 | 来炯（崇阳县来炯书店） | 92421223MA4AP9J21Q | 崇阳县沙坪镇沙坪街175号 |  | 来炯 | 13135963898 | 湖北省 | 咸宁市 | 崇阳县 | 2025-04-14 | 2202131 | 10盒（8元/盒）80元 | 赛旺检验检测认证有限公司 | SCLG03202500473 | 1 |  | 芯尖受力、铅芯直径、笔杆直径、笔杆长度、滑芯 、偏心数、杆内断芯
45 | 日用及纺织品 | 文体用品 | 中性笔 | S20/0.7mm黑 12支/盒 | / | / | 合格品 |  |  | 得力集团有限公司 | 9133020025438442XD | 浙江省宁波市宁海县得力工业园 |  |  |  | 娄甫君 | 400-185-0555 | 来炯（崇阳县来炯书店） | 92421223MA4AP9J21Q | 崇阳县沙坪镇沙坪街175号 |  | 来炯 | 13135963898 | 湖北省 | 咸宁市 | 崇阳县 | 2025-04-14 | 2202132 | 7盒（20元/盒）140元 | 赛旺检验检测认证有限公司 | SCLG03202500474 | 1 |  | 渗透性、复印性、间歇书 写、出芯机构灵活性、外观
46 | 农业生产资料 | 化肥 | 复合肥料 硫酸钾型 | 50kg/袋 N-P2O2-K2O 15-15-15总养分≥45% | 众望 | 2025/02/08 | 合格品 |  |  | 湖南金叶众望科技股份有限公司 | 91430600617057154U | 湖南省临湘市长安街道办事处集庄社区 |  |  |  | 张振宇 | 0730-3377161 | 崇阳县台山农资服务站 | 91421223MA4892T000 | 崇阳县肖岭乡老师庙 |  | 张月良 | 13669084648 | 湖北省 | 咸宁市 | 崇阳县 | 2025-04-07 | 2202152 | 1250kg（3元/kg）3750元 | 赛旺检验检测认证有限公司 | SCLG03202500421 | 1 |  | 总氮、有效磷、钾含量、总养分（N+P2 O5 +K2 O）、水溶性磷占有效磷百分率、粒度（1.00mm～4.75mm）、氯离子、总镉、总汞、总砷、总铅、总铬
47 | 农业生产资料 | 化肥 | 复合肥料 | 20kg/袋 | 众望 | 2024/04/23 | 合格品 |  |  | 湖南金叶众望科技股份有限公司 | 91430600617057154U | 湖南省临湘市长安街道办事处集庄社区 |  |  |  | 张振宇 | 0730-3377161 | 崇阳县台山农资服务站 | 91421223MA4892T000 | 崇阳县肖岭乡老师庙 |  | 张月良 | 13669084648 | 湖北省 | 咸宁市 | 崇阳县 | 2025-04-07 | 2202153 | 750kg（3.6元/kg）2700元 | 赛旺检验检测认证有限公司 | SCLG03202500422 | 1 |  | 总氮、有效磷、钾含量、总养分（N+P2 O5 +K2 O）、水溶性磷占有效磷百分率、粒度（1.00mm～4.76mm）、氯离子、总镉、总汞、总砷、总铅、总铬
48 | 农业生产资料 | 农用塑料制品 | 加厚高强度地膜 | 10kg×2/包 参考长度：195m×2 亮度：2000mm 厚度：0.027mm | / | 20250110 | 合格品 |  |  | 湖北犇星生物新材料有限公司 | 91421300MA4F2AER6Q | 湖北省随州市高新技术产业开发区特9号 |  |  |  | 戴百雄 | 0722-35181328/16607223001 | 崇阳县肖岭农技服务部 | 91421223562715665Y | 崇阳县肖岭乡肖岭村 |  | 陈环球 | 13789921767 | 湖北省 | 咸宁市 | 崇阳县 | 2025-04-08 | 2202155 | 390㎡（1.75元/㎡）682.5元 | 赛旺检验检测认证有限公司 | SCLG03202500423 | 1 |  | 厚度及偏差、拉伸负荷、断裂标称应变、直角撕裂 负荷
49 | 农业生产资料 | 化肥 | 喷浆硫酸钾复合肥 | 40kg/袋 N2-P2O2-K2O 总养分≥45% 总硫≥10% | 祥芸 | 20241216 | 合格品 |  |  | 湖北祥云（集团）化工股份有限公司 | 91420000180414357D | 湖北省武穴市盘塘 |  |  |  | 胡华文 | 400-888-1696 | 崇阳县肖岭农技服务部 | 91421223562715665Y | 崇阳县肖岭乡肖岭村 |  | 陈环球 | 13789921767 | 湖北省 | 咸宁市 | 崇阳县 | 2025-04-08 | 2202156 | 1200kg（3.75元/kg）4500元 | 赛旺检验检测认证有限公司 | SCLG03202500424 | 1 |  | 总氮、有效磷、钾含量、总养分（N+P2 O5 +K2 O）、水溶性磷占有效磷百分率、粒度（1.00mm～4.76mm）、氯离子、总镉、总汞、总砷、总铅、总铬
50 | 农业生产资料 | 化肥 | 复合肥料 | 40kg/袋 N2-P2O2-K2O 总养分≥51% | 祥芸 | 20241202 | 合格品 |  |  | 湖北祥云（集团）化工股份有限公司 | 91420000180414357D | 湖北省武穴市盘塘 |  |  |  | 胡华文 | 400-888-1696 | 崇阳县肖岭农技服务部 | 91421223562715665Y | 崇阳县肖岭乡肖岭村 |  | 陈环球 | 13789921767 | 湖北省 | 咸宁市 | 崇阳县 | 2025-04-08 | 2202157 | 800kg（3.75元/kg）3000元 | 赛旺检验检测认证有限公司 | SCLG03202500425 | 1 |  | 总氮、有效磷、钾含量、总养分（N+P2 O5 +K2 O）、水溶性磷占有效磷百分率、粒度（1.00mm～4.77mm）、氯离子、总镉、总汞、总砷、总铅、总铬
51 | 农业生产资料 | 化肥 | 复合肥料 | 50kg/袋 18-18-18含氯（低氯）N-P2O2-K2O 总养分≥54% | 金正大3+十三 | 20241013 | 合格品 |  |  | 安徽金正大生态工程有限公司 | 91340121568969447Q | 安徽省合肥市长丰县水湖镇长丰西路以北（新兴工业园） |  |  |  | 曹怀圣 | 400-006-9996 | 崇阳县沙坪农技服务门市部 | 914212235854725550 | 崇阳县沙坪镇上街头 |  | 李民 | 13997527260 | 湖北省 | 咸宁市 | 崇阳县 | 2025-04-08 | 2202164 | 1000kg（4.4元/kg）4400元 | 赛旺检验检测认证有限公司 | SCLG03202500429 | 1 |  | 总氮、有效磷、钾含量、总养分（N+P2 O5 +K2 O）、水溶性磷占有效磷百分率、粒度（1.00mm～4.78mm）、氯离子、总镉、总汞、总砷、总铅、总铬
52 | 农业生产资料 | 化肥 | 硫酸钾复合肥 | 40kg/袋 总养分≥45% 总硫≥11% | 心连心 | 20241128 | 合格品 |  |  | 河南心连心化学工业集团股份有限公司 | 91410700791902544H | 河南省新乡市新乡县经济开发区 |  |  |  | 张庆金 | 400-6632132 | 崇阳县沙坪农技服务门市部 | 914212235854725550 | 崇阳县沙坪镇上街头 |  | 李民 | 13997527260 | 湖北省 | 咸宁市 | 崇阳县 | 2025-04-08 | 2202165 | 2000kg（4元/kg）8000元 | 赛旺检验检测认证有限公司 | SCLG03202500430 | 1 |  | 总氮、有效磷、钾含量、总养分（N+P2 O5 +K2 O）、水溶性磷占有效磷百分率、粒度（1.00mm～4.79mm）、氯离子、总镉、总汞、总砷、总铅、总铬
53 | 农业生产资料 | 化肥 | 复合肥料 | 40kg/袋 总养分≥45% N-P2O2-K2O:15-15-15 | 鄂中 | 2024/11/02 | 合格品 |  |  | 湖北鄂中生态工程股份有限公司 | 914208817351965691 | 湖北省钟祥市磷矿镇鄂中磷化工业园 |  |  |  | 杨华登 | 0724-6901135 | 崇阳县沙坪亚华种子综合经营部 | 91421223MA4892QR2L | 崇阳县沙坪镇上街头 |  | 揭甫龙 | 15972517829 | 湖北省 | 咸宁市 | 崇阳县 | 2025-04-08 | 2202167 | 480kg（3元/kg）1440元 | 赛旺检验检测认证有限公司 | SCLG03202500431 | 1 |  | 总氮、有效磷、钾含量、总养分（N+P2 O5 +K2 O）、水溶性磷占有效磷百分率、粒度（1.00mm～4.80mm）、总镉、总汞、总砷、总铅、总铬
54 | 建筑和装饰装修材料 | 建筑钢材 | 热轧带肋钢筋 | Φ16mm 牌号：HRB400E | EISCO | 20250411 | 合格品 |  |  | 宝武集团鄂城钢铁有限公司 | 9142070070691922XN | 湖北省鄂州市鄂城区武昌大道215号 |  |  |  | 陆隆文 | 027-60660666 | 黄远奎（崇阳县景锋钢材批发部） | 92421223MA4ANNXL36 | 崇阳县天城镇精武大道 |  | 黄远奎 | 13886515669 | 湖北省 | 咸宁市 | 崇阳县 | 2025-05-08 | 2202120 | 3500m（4.89元/m）17115元 | 赛旺检验检测认证有限公司 | SCLG05202500066 | 1 |  | 表面质量、重量偏差、 尺寸、力学性能、反向弯曲性能
55 | 建筑和装饰装修材料 | 建筑钢材 | 钢筋混凝土用热轧带肋钢筋 | Φ16mm 牌号：HRB400E | WGH | 2025-05-06/B325050059 | 合格品 |  |  | 湖北金盛兰冶金科技有限公司 | 91421221068429284K | 湖北省咸宁市嘉鱼县高铁岭镇白果树村 |  |  |  | 陈龙官 | 0715-6819866 | 黄远奎（崇阳县景锋钢材批发部） | 92421223MA4ANNXL36 | 崇阳县天城镇精武大道 |  | 黄远奎 | 13886515669 | 湖北省 | 咸宁市 | 崇阳县 | 2025-05-08 | 2202121 | 4590m（4.78元/m）21940.2元 | 赛旺检验检测认证有限公司 | SCLG05202500067 | 1 |  | 表面质量、重量偏差、 尺寸、力学性能、反向弯曲性能
56 | 建筑和装饰装修材料 | 建筑钢材 | 钢筋混凝土用热轧带肋钢筋 | Φ8mm 牌号：HRB400E | WGH | 2025-05-05/X1250500214 | 合格品 |  |  | 湖北金盛兰冶金科技有限公司 | 91421221068429284K | 湖北省咸宁市嘉鱼县高铁岭镇白果树村 |  |  |  | 陈龙官 | 0715-6819866 | 崇阳县佳安建材有限公司 | 91421223MA495HU156 | 崇阳县经济开发区（崇阳县明炬橡胶股份有限公司院内） |  | 王腰汉 | 13886534617 | 湖北省 | 咸宁市 | 崇阳县 | 2025-05-08 | 2202122 | 35000m（1.2元/m）42000元 | 赛旺检验检测认证有限公司 | SCLG05202500068 | 1 |  | 表面质量、重量偏差、 尺寸、力学性能、反向弯曲性能
57 | 建筑和装饰装修材料 | 建筑钢材 | 钢筋混凝土用热轧带肋钢筋 | Φ14mm 牌号：HRB400E | WGH | 2025-05-05/13125050364 | 合格品 |  |  | 湖北金盛兰冶金科技有限公司 | 91421221068429284K | 湖北省咸宁市嘉鱼县高铁岭镇白果树村 |  |  |  | 陈龙官 | 0715-6819866 | 崇阳县佳安建材有限公司 | 91421223MA495HU156 | 崇阳县经济开发区（崇阳县明炬橡胶股份有限公司院内） |  | 王腰汉 | 13886534617 | 湖北省 | 咸宁市 | 崇阳县 | 2025-05-08 | 2202123 | 11250m（3.6元/m）40500元 | 赛旺检验检测认证有限公司 | SCLG05202500069 | 1 |  | 表面质量、重量偏差、 尺寸、力学性能、反向弯曲性能
58 | 建筑和装饰装修材料 | 建筑钢材 | 铝合金建筑型材喷粉型材 | NSXC Q7624AI | 南山吕材 | 2023-02-25 | 合格品 |  |  | 山东南山铝业股份有限公司 | 913700007058303114 | 龙口市东江镇前宋村 |  |  |  | 吕正风 | 400-161-3366 | 雷铁人 | 92421223MA49YDMDXC | 崇阳县天城镇沿河大道 |  | 雷铁人 | 17771502198 | 湖北省 | 咸宁市 | 崇阳县 | 2025-05-13 | 2202486 | 35m（17.67元/m）618.45元 | 赛旺检验检测认证有限公司 | SCLG05202500080 | 1 |  | 外观质量、尺寸偏差、膜层性能、力学性能
59 | 建筑和装饰装修材料 | 建筑钢材 | 铝合金建筑型材喷粉型材 | NSXC-Q7631 | 南山吕材 | 2023-08-28 | 合格品 |  |  | 山东南山铝业股份有限公司 | 913700007058303114 | 龙口市东江镇前宋村 |  |  |  | 吕正风 | 400-161-3366 | 雷铁人 | 92421223MA49YDMDXC | 崇阳县天城镇沿河大道 |  | 雷铁人 | 17771502198 | 湖北省 | 咸宁市 | 崇阳县 | 2025-05-13 | 2202487 | 14m（26.34元/m）368.76元 | 赛旺检验检测认证有限公司 | SCLG05202500081 | 1 |  | 外观质量、尺寸偏差、膜层性能、力学性能
60 | 建筑和装饰装修材料 | 建筑钢材 | 双面扣板（铝合金） | FXM-019 | 禄顺发 | 2025-04-18 | 合格品 |  |  | 黄石市鑫昌铝业有限公司 | 91420200695127728X | 黄石市铁山区铜鼓路136号 |  |  |  | 黄长林 | 400-110-8268 | 崇阳县粤普利发铝材有限公司 | 91422325MAEGXQQ38B | 湖北省咸宁市崇阳县天城镇中津洲社区宏发路物流街18号（自主申报） |  | 简堂兵 | 13872163838 | 湖北省 | 咸宁市 | 崇阳县 | 2025-05-14 | 2202488 | 990m（6.74元/m）6672.6元 | 赛旺检验检测认证有限公司 | SCLG05202500082 | 1 |  | 外观、质量、尺寸偏差、膜层性能、力学性能
61 | 建筑和装饰装修材料 | 建筑钢材 | 门花边（铝合金） | DF-38-8 | 禄顺发 | 2025-04-18 | 合格品 |  |  | 黄石市鑫昌铝业有限公司 | 91420200695127728X | 黄石市铁山区铜鼓路136号 |  |  |  | 黄长林 | 400-110-8268 | 崇阳县粤普利发铝材有限公司 | 91422325MAEGXQQ38B | 湖北省咸宁市崇阳县天城镇中津洲社区宏发路物流街18号（自主申报） |  | 简堂兵 | 13872163838 | 湖北省 | 咸宁市 | 崇阳县 | 2025-05-14 | 2202490 | 600m（4元/m）2400元 | 赛旺检验检测认证有限公司 | SCLG05202500084 | 1 |  | 外观质量、尺寸偏差、膜层性能、力学性能
62 | 建筑和装饰装修材料 | 塑料管材及管件 | PE管材 | Φ25 SDR 11/PN 1.6MPa | 亿年通 | 2019/12/08 | 合格品 |  |  | 武汉亿年通管业科技有限公司 | [7 empty] | 蒋志红 | 92421223MN4CEK0E16 | 崇阳县天城镇中津路60号 |  | 蒋志红 | 15807242936 | 湖北省 | 咸宁市 | 崇阳县 | 2025-05-14 | 2202492 | 90m（2元/m）180元 | 赛旺检验检测认证有限公司 | SCLG05202500086 |  | 1 | 外观、 颜色、 几何尺寸、静液压强度（20℃，100h)、氧化诱导时间、纵向回缩率、灰分、断裂伸长率 | 灰分 | ≤0.1，1.020
63 | 建筑和装饰装修材料 | 人造板 | 建筑红板（胶合板） | 1830×915×14mm | 鑫恒晶 | / | 合格品 |  |  | 广西鑫恒晶木业股份有限公司 | 91450200315849519E | 柳江县进德镇进德村委、四连村委（柳江县进德镇长乐物流园区） |  |  |  | 陈玉坤 | 0772-7259992 | 程日祥 | 92421223MA4AQBKU84 | 崇阳县天城镇下津大道 |  | / | 13997507786 | 湖北省 | 咸宁市 | 崇阳县 | 2025-05-14 | 2202493 | 600张（40元/张）24000元 | 赛旺检验检测认证有限公司 | SCLG05202500087 |  | 1 | 含水率、胶合强度、浸渍剥离性能、静曲强度、弹性模量 | 胶合强度 | ≥0.70 ，0
64 | 建筑和装饰装修材料 | 人造板 | 黑覆膜板（胶合板） | 1830×915×14mm | 鑫恒晶 | / | 合格品 |  |  | 广西鑫恒晶木业股份有限公司 | 91450200315849519E | 柳江县进德镇进德村委、四连村委（柳江县进德镇长乐物流园区） |  |  |  | 陈玉坤 | 0772-7259992 | 程日祥 | 92421223MA4AQBKU84 | 崇阳县天城镇下津大道 |  | / | 13997507786 | 湖北省 | 咸宁市 | 崇阳县 | 2025-05-14 | 2202494 | 150张（50元/张）7500元 | 赛旺检验检测认证有限公司 | SCLG05202500088 |  | 1 | 含水率、胶合强度、浸渍剥离性能、静曲强度、弹性模量 | 胶合强度 | ≥0.70 ，0
65 | 建筑和装饰装修材料 | 装饰装修材料 | 50系列（铝合金） | 6063-T 长度6m 壁厚：2.2mm | 川彩 | 25年05月02日 | 合格品 |  |  | 湖北亚广铝业有限公司 | 91421122MA493PK39F | 红安县经济开发区新型产业园 |  |  |  | 乐永红 | 13995672723 | 刘聪 | 92421223MA4AC4NKXE | 崇阳县天城镇金武大道兴业苑小区对面 |  | 刘聪 | 15270241633 | 湖北省 | 咸宁市 | 崇阳县 | 2025-05-15 | 2202500 | 480m（10.67元/m）5121.6元 | 赛旺检验检测认证有限公司 | SCLG05202500122 |  | 1 | 外观质量、尺寸偏差、膜层性能、力学性能 | 尺寸偏差（壁厚（1.翅壁壁厚；2.封闭空腔周壁壁厚）） | 1.2.2±0.15，1#、2#、3#：1.10；2.2.2±0.25 ，1#：1.06 、2#：1.07、 3#：1.07
66 | 轻工产品 | 日用及化工品 | 佳运来（爆竹） | 单个药量：0.05g | 中佳鞭炮 | 2025年2月 | C级 |  |  | 宜春市袁州区中佳花爆制作有限公司 | 91360902MA369K6P46 | 江西省宜春市袁州区慈化镇曾坊村 |  |  |  | 陈书平 | 13979506280 | 崇阳县兴昌烟花爆竹有限责任公司 | 91421223732704994H | 崇阳县天城镇中津村光彩大道18-20号 |  | 宋楚文 | 13451106891 | 湖北省 | 咸宁市 | 崇阳县 | 2025-04-15 | 2202133 | 500卷（10元/卷）5000元 | 赛旺检验检测认证有限公司 | JZV20250603001 | 1 |  | 外观、引燃装置、结构和材质、药种、药量、燃放性能-燃放缺陷
67 | 轻工产品 | 日用及化工品 | 浏阳大吉特响全红炮 | 26cm 实数：820个 总药量：41克 单个药量：0.05g/个 | 富翁牌 | 2025年05月21日 | 合格品 |  |  | 浏阳市大吉烟花集团有限公司 | 9143018172251242X0 | 浏阳市金刚镇平湾村 |  |  |  | 施小平 | 0731-83890028 | 崇阳县兴昌烟花爆竹有限责任公司 | 91421223732704994H | 崇阳县天城镇中津村光彩大道18-20号 |  | 宋楚文 | 13451106891 | 湖北省 | 咸宁市 | 崇阳县 | 2025-04-15 | 2202134 | 500卷（8元/卷）4000元 | 赛旺检验检测认证有限公司 | JZV20250603002 | 1 |  | 外观、引燃装置、结构和材质、药种、药量、燃放性能-燃放缺陷
68 | 轻工产品 | 日用及化工品 | 中州闪亮炮 | 单个药量：0.09g/个 数量：2800个 总药量：238g | 中州烟花 | 2025-02-23 | 合格品 |  |  | 醴陵市强泰烟花有限公司 | 91430281MA4R1GR34L | 湖南省醴陵市王仙镇 |  |  |  | 吴升兵 | 0731-83372999 | 崇阳县兴昌烟花爆竹有限责任公司 | 91421223732704994H | 崇阳县天城镇中津村光彩大道18-20号 |  | 宋楚文 | 13451106891 | 湖北省 | 咸宁市 | 崇阳县 | 2025-04-15 | 2202135 | 160卷（32.5元/卷）5200元 | 赛旺检验检测认证有限公司 | JZV20250603003 | 1 |  | 外观、引燃装置、结构和材质、药种、药量、燃放性能-燃放缺陷
69 | 农业生产资料 | 化肥 | 疏松状过磷酸钙 | 25kg/袋 P2O2≥12% 硫≥8% 水溶性磷≥7% 钙≥10% | 三峡 | 20250402 | 合格品 |  |  | 湖北三峡生态肥业有限公司 | 91420525MA499CBM4P | 湖南省远安县鸣凤镇万里工业园 |  |  |  | 向旺 | 0717-3817789 | 崇阳县台山农资服务站 | 91421223MA4892T000 | 崇阳县肖岭乡老师庙 |  | 张月良 | 13669084648 | 湖北省 | 咸宁市 | 崇阳县 | 2025-04-07 | 2202151 | 1250kg（1.2元/kg）1500元 | 赛旺检验检测认证有限公司 | SCLG03202500420 | 1 |  | 有效磷（以P2 O5 计)的质量分数、水溶性磷（以P2O5计)的质量分数、硫（以S计）的质量分数 、游离酸（以P2 O5 计)的质量分数、游离水的质量分数、 三氯乙醛的质量分数、总镉、总汞、总砷、总铅、总铬
70 | 食品相关产品 | 洗涤剂 | 柠檬洗洁精 | 1.12kg/瓶 | 家家宜 | / | 合格品 |  |  | 四川立顿洗涤用品有限公司 | 915114226948200020 | 四川省眉山市彭山区青龙经济开发区 |  |  |  | 黄建文 | 15272738177 | 崇阳县鲜物购物广场（个人独资） | 91422325MADMDH4Q6H | 湖北省咸宁市崇阳县沙坪镇建设巷3号（ |  | 黄大明 | 15272738177 | 湖北省 | 咸宁市 | 崇阳县 | 2025-04-11 | 2201494 | 20瓶（7.9元/瓶）158元 | 赛旺检验检测认证有限公司 | SCLG03202500449 | 1 |  | 总有效物含量、pH（25℃，1%溶液）、总砷（以As计）、重金属（以Pb计）、甲醇、甲醛
71 | 食品相关产品 | 塑料材质食品相关产品 | 洁达龙凤杯 | 92只/包 | / | 2025年2月10日 | 合格品 |  |  | 崇阳洁达纸制品厂 | 92421223MA4C7A027M | 崇阳县天城镇鹿门铺村七组 |  |  |  | 徐洪超 | 15251427545 | 徐洪超（崇阳洁达纸制品厂） | 92421223MA4C7A027M | 崇阳县天城镇鹿门铺村七组 |  | 徐洪超 | 15251427545 | 湖北省 | 咸宁市 | 崇阳县 | 2025-05-16 | 2201753 | 100包（3.5元/包）350元 | 赛旺检验检测认证有限公司 | SCLG03202500734 | 1 |  | 杯身挺度、感官指标、渗漏性能、感官要求、铅（Pb)、砷（As）、荧光性物质、大肠菌群、沙门氏菌、霉菌
72 | 食品相关产品 | 塑料材质食品相关产品 | 杰达精品3号纸碗 | 450ml×20只/包 货号：JD3005 | / | 2025年01月9日 | 合格品 |  |  | 崇阳洁达纸制品厂 | 92421223MA4C7A027M | 崇阳县天城镇鹿门铺村七组 |  |  |  | 徐洪超 | 15251427545 | 徐洪超（崇阳洁达纸制品厂） | 92421223MA4C7A027M | 崇阳县天城镇鹿门铺村七组 |  | 徐洪超 | 15251427545 | 湖北省 | 咸宁市 | 崇阳县 | 2025-05-16 | 2201754 | 110包（2.0元/包）220元 | 赛旺检验检测认证有限公司 | SCLG03202500735 | 1 |  | 外观、容量偏差、渗漏性能、感官要求、荧光性物质、铅（Pb)、砷（As）、大肠菌群、沙门氏菌、霉菌
73 | 机械及安防 | 车辆及相关产品 | 92号车用汽油（VIB） | 92# | / | / | 合格品 |  |  | / | / | / |  |  |  | / | / | 崇阳县公路物资供销公司 | 914212231814653321 | 崇阳县天城镇崇阳大道（梅冲村） |  | 庞懿 | 13807243239 | 湖北省 | 咸宁市 | 崇阳县 | 2025-05-16 | 2201755 | 21631.81L（7.11元/L）153802.17元 | 赛旺检验检测认证有限公司 | SCLG03202500872 | 1 |  | 馏程、硫含量、铜片腐蚀（50℃，3h）、机械杂质及水分、水溶性酸或碱、密度(20℃)
74 | 机械及安防 | 车辆及相关产品 | 95号车用汽油（VIB） | 95# | / | / | 合格品 |  |  | / | / | / |  |  |  | / | / | 崇阳县公路物资供销公司 | 914212231814653321 | 崇阳县天城镇崇阳大道（梅冲村） |  | 庞懿 | 13807243239 | 湖北省 | 咸宁市 | 崇阳县 | 2025-05-16 | 2201756 | 11620.36L（7.61元/L）88430.94元 | 赛旺检验检测认证有限公司 | SCLG03202500873 | 1 |  | 馏程、硫含量、铜片腐蚀（50℃，3h）、机械杂质及水分、水溶性酸或碱、密度(21℃)
75 | 机械及安防 | 车辆及相关产品 | 0号车用柴油（VI） | 0# | / | / | 合格品 |  |  | / | / | / |  |  |  | / | / | 崇阳县公路物资供销公司 | 914212231814653321 | 崇阳县天城镇崇阳大道（梅冲村） |  | 庞懿 | 13807243239 | 湖北省 | 咸宁市 | 崇阳县 | 2025-05-16 | 2201757 | 7362.892L（6.73元/L）49552.45元 | 赛旺检验检测认证有限公司 | SCLG03202500874 | 1 |  | 硫含量、铜片腐蚀（50℃，3h）、凝点、冷滤点、闪点（闭口）、馏程、密度(22℃)
76 | 机械及安防 | 车辆及相关产品 | 95号车用汽油（VIB） | 95# | / | / | VIB |  |  | / | / | / |  |  |  | / | / | 崇阳县铜钟加油站 | 9142122309989551XP | 崇阳县铜钟乡马桥村 |  | 齐强强 | 15209119245 | 湖北省 | 咸宁市 | 崇阳县 | 2025-05-23 | 2201775 | 13399.38L（7.41元/L）99289.41元 | 赛旺检验检测认证有限公司 | SCLG03202500875 | 1 |  | 馏程、硫含量、铜片腐蚀（50℃，3h）、机械杂质及水分、水溶性酸或碱、密度(21℃)
77 | 机械及安防 | 车辆及相关产品 | 92号车用汽油(VIB) | 92# | / | / | VIB |  |  | / | / | / |  |  |  | / | / | 崇阳县铜钟加油站 | 9142122309989551XP | 崇阳县铜钟乡马桥村 |  | 齐强强 | 15209119245 | 湖北省 | 咸宁市 | 崇阳县 | 2025-05-23 | SW20250001 | 9203.12L（6.92元/L）63685.59元 | 赛旺检验检测认证有限公司 | SCLG03202500889 | 1 |  | 馏程、硫含量、铜片腐蚀（50℃，3h）、机械杂质及水分、水溶性酸或碱、密度(22℃)
78 | 日用及纺织品 | 文体用品 | 中性笔替芯 | MG-6128 | / | 2024108103/REHM-2408000116 | 合格品 |  |  | 上海晨光文具股份有限公司 | 91310000677833266F | 上海市奉贤区金钱公路3469号3号楼 |  |  |  | / | 18612157470278 | 甘景亮（崇阳县青山景亮超市） | 92421223MA49XPWQ7U | 崇阳县青山镇塘桥村三组 |  | 王春霞 | 17771521152 | 湖北省 | 咸宁市 | 崇阳县 | 2025-06-06 | 2503008 | 140支（1元/支）140元 | 赛旺检验检测认证有限公司 | SCLG03202501060 | 1 |  | 渗透性、复印性、间歇书 写、外观
79 | 建筑和装饰装修材料 | 塑料管材及管件 | PVC-u排水管（I）（无铅） | dn50×2.0mm 4m/根 | 日丰 | / | 合格品 |  |  | 日丰企业（黄石）有限公司 | 91420200098834643D | 黄石经济技术开发区汪仁镇大棋大道东191号 |  |  |  | 孙胜强 | 0714-6391050 | 陈亚妹（崇阳县思颖五金商行） | 91420200098834643D | 崇阳县经济开发区金城大道52号（自主申报） |  | 程琦 | 13177425711 | 湖北省 | 咸宁市 | 崇阳县 | 2025-05-07 | 2202113 | 440m（3元/m）1320元 | 赛旺检验检测认证有限公司 | SCLG05202500051 | 1 |  | 规格尺寸、密度、维卡软化温度（VST)、纵向回缩率、拉伸屈服应力、断裂伸长率、落锤冲击试验（20℃）
80 | 建筑和装饰装修材料 | 塑料管材及管件 | PVC-u排水管（无铅） | 75×2.3 | / | 2024/03/25 | 合格品 |  |  | 河南亚磊管业有限公司 | 91410184MA45Q09407 | 河南省郑州市新郑市辛店镇黄岗村13号 |  |  |  | 白亚磊 | 13783633866 | 陈亚妹（崇阳县思颖五金商行） | 91420200098834643D | 崇阳县经济开发区金城大道52号（自主申报） |  | 程琦 | 13177425711 | 湖北省 | 咸宁市 | 崇阳县 | 2025-05-07 | 2202114 | 120m（3.5元/m）420元 | 赛旺检验检测认证有限公司 | SCLG05202500052 | 1 |  | 规格尺寸、密度、维卡软化温度、纵向回缩率、拉伸屈服应力、断裂伸长率、落锤冲击试验TIR
81 | 建筑和装饰装修材料 | 塑料管材及管件 | PVC-u排水管（I）（无铅） | dn110×3.2mm 4m/根 | 日丰 | / | 合格品 |  |  | 日丰企业（黄石）有限公司 | 91420200098834643D | 湖北黄石市经济技术开发区 |  |  |  | 孙胜强 | 0714-6391050 | 陈亚妹（崇阳县思颖五金商行） | 91420200098834643D | 崇阳县经济开发区金城大道52号（自主申报） |  | 程琦 | 13177425711 | 湖北省 | 咸宁市 | 崇阳县 | 2025-05-07 | 2202115 | 300m（6.5元/m）1950元 | 赛旺检验检测认证有限公司 | SCLG05202500053 | 1 |  | 规格尺寸、密度、维卡软化温度（VST)、纵向回缩率、拉伸屈服应力、断裂伸长率、落锤冲击试验（20℃）
82 | 建筑和装饰装修材料 | 人造板 | 杂木地板基材 | 2475×1268×12mm/张 | / | 2025/04/28 | A等 |  |  | 湖北东润木业有限公司 | 914208000920097813 | 湖北省荆门市屈家岭经济开发区五三中路 |  |  |  | 黄小勇 | 0724-7418599 | 崇阳东润木业有限公司 | 91421223662294319A | 湖北省崇阳县天城工业园区 |  | 刘明杰 | 15872012379 | 湖北省 | 咸宁市 | 崇阳县 | 2025-05-09 | 2202477 | 550张（65元/张）35750元 | 赛旺检验检测认证有限公司 | SCLG05202500073 | 1 |  | 含水率、密度、静曲强度、内胶合强度、吸水厚度 膨胀率
83 | 建筑和装饰装修材料 | 人造板 | A7家具板 | T3A370 1220×2440mm/张 | 大王椰 | 20241224 | 合格品 |  |  | 杭州大王椰装饰新材料有限公司 | 91330109MA27YYQX04 | 杭州萧山经济技术开发区红垦农场垦辉六路899号 |  |  |  | 顾国良 | 4008-266-899 | 湖北柜柏丽装饰材料有限公司 | 91422325MAE2H9001W | 湖北省咸宁市崇阳县天城镇金城大道48号（自主申报） |  | 黄超 | 18272183712 | 湖北省 | 咸宁市 | 崇阳县 | 2025-05-09 | 2202478 | 30张（202元/张）6060元 | 赛旺检验检测认证有限公司 | SCLG05202500074 | 1 |  | 含水率、浸渍剥离、横向静曲强度、表面胶合强度、表面耐划痕、表面耐磨
84 | 建筑和装饰装修材料 | 人造板 | 背板 | 2440×1220×6（mm） | / | / | 合格品 |  |  | 大连鹏鸿木业集团有限公司 | 91210200716928488E | 辽宁省大连市金州区拥政街道红塔村丘号34-312-7号 |  |  |  | 赵晓涛 | 4006855999 | 柳动军（崇阳县暖阁建材店（个体工商户）） | 92422325MAD2E13Q3J | 湖北省咸宁市崇阳县天城工业园（崇阳百盟一马商铺23栋A层02.04号）（自主申报） |  | 柳动军 | 15335956297 | 湖北省 | 咸宁市 | 崇阳县 | 2025-05-13 | 2202484 | 20张（90元/张）1800元 | 赛旺检验检测认证有限公司 | SCLG05202500078 | 1 |  | 含水率、浸渍剥离性能、胶合强度、静曲强度
85 | 建筑和装饰装修材料 | 人造板 | 胶合板（家具板） | 2440×1220×6（mm） | 田半森 | / | 合格品 |  |  | 山东千森木业集团有限公司 | 91371300071341670C | 费县上冶镇工业园 |  |  |  | 郭长城 | 4000539608 | 柳动军（崇阳县暖阁建材店（个体工商户）） | 92422325MAD2E13Q3J | 湖北省咸宁市崇阳县天城工业园（崇阳百盟一马商铺23栋A层02.04号）（自主申报） |  | 柳动军 | 15335956297 | 湖北省 | 咸宁市 | 崇阳县 | 2025-05-13 | 2202485 | 44张（90元/张）3960元 | 赛旺检验检测认证有限公司 | SCLG05202500079 | 1 |  | 含水率、浸渍剥离性能、胶合强度、静曲强度、弹性模量
86 | 建筑和装饰装修材料 | 人造板 | 双面扣板（铝合金） | FXM-019 | / | 2025-03-05 | 合格品 |  |  | 湖北亚广铝业有限公司 | 91421122MA493PK39F | 红安县经济开发区新型产业园 |  |  |  | 乐永红 | 13995672723 | 刘聪 | 92421223MA4AC4NKXE | 崇阳县天城镇金武大道兴业苑小区对面 |  | 刘聪 | 15270241633 | 湖北省 | 咸宁市 | 崇阳县 | 2025-05-15 | 2202480 | 720m（6元/m）4320元 | 赛旺检验检测认证有限公司 | SCLG05202500117 | 1 |  | 外观质量、尺寸偏差、膜层性能、力学性能
87 | 建筑和装饰装修材料 | 装饰装修材料 | 铝合金 | CY9004K | 龙瑞 | 2025-02-13 | 合格品 |  |  | 湖北龙瑞铝业有限公司 | 91420982MA4F4A2U5E | 湖北省孝感市安陆市太白大道266号华美智造产业园 |  |  |  | 樊四龙 | 0712-5221666 | 崇阳德普斯装饰工程有限公司 | 91421223MA492CTA25 | 崇阳县天城镇崇阳一马家居建材装饰城建材区25号楼109号 |  | 姜秋良 | 13997534021 | 湖北省 | 咸宁市 | 崇阳县 | 2025-05-15 | 2202495 | 1300m（22元/m）28600元 | 赛旺检验检测认证有限公司 | SCLG05202500118 | 1 |  | 外观质量、尺寸偏差、膜层性能、力学性能
88 | 建筑和装饰装修材料 | 装饰装修材料 | 铝合金 | CY5502A | 龙瑞 | 2024-12-10 | 合格品 |  |  | 湖北龙瑞铝业有限公司 | 91420982MA4F4A2U5E | 湖北省孝感市安陆市太白大道266号华美智造产业园 |  |  |  | 樊四龙 | 0712-5221666 | 崇阳德普斯装饰工程有限公司 | 91421223MA492CTA25 | 崇阳县天城镇崇阳一马家居建材装饰城建材区25号楼109号 |  | 姜秋良 | 13997534021 | 湖北省 | 咸宁市 | 崇阳县 | 2025-05-15 | 2202496 | 486m（14.34元/m）6969.24元 | 赛旺检验检测认证有限公司 | SCLG05202500119 | 1 |  | 外观质量、尺寸偏差、膜层性能、力学性能
89 | 建筑和装饰装修材料 | 装饰装修材料 | 8450 6A光金（铝合金） | 香电3# | 耀阁 | 25.04.24 | 合格品 |  |  | 大冶市正明铝业有限责任公司 | 91420281798752788Y | 大冶市罗家桥街道办事处长乐大道31号 |  |  |  | 陈迪汉 | 0757-85896624 | 刘聪 | 92421223MA4AC4NKXE | 崇阳县天城镇金武大道兴业苑小区对面 |  | 刘聪 | 15270241633 | 湖北省 | 咸宁市 | 崇阳县 | 2025-05-15 | 2202499 | 252m（9.34元/m）2353.68元 | 赛旺检验检测认证有限公司 | SCLG05202500121 | 1 |  | 外观质量、尺寸偏差、膜层性能、力学性能
90 | 电工及材料 | 电器附件 | 二位二极十三极连体插座 | G59Z323 10A 250V~ | / | 2024/07/29 | 合格品 |  |  | 宁波公牛电器有限公司 | 913302827048783482 | 浙江省慈溪市龙山镇慈东滨海区 |  |  |  | 周正华 | 400-883-2388 | 赵智文（崇阳赵氏五金机电销售店（个体工商户）） | 92422325MAD1EX8849 | 湖北省咸宁市崇阳县天城镇沿河大道272号-276号（自主申报） |  | 赵智文 | 18607248985 | 湖北省 | 咸宁市 | 崇阳县 | 2025-05-23 | 2201399 | 40只（6元/只）240元 | 赛旺检验检测认证有限公司 | SCLG07202500233 | 1 |  | 标志、尺寸检查、防触电保护、接地措施、耐潮、绝缘电阻和电气强度、拔出插头所需的力、耐热
91 | 电工及材料 | 电器附件 | 德力西明装插板五孔 | 10A 250V~ | / | / | 合格品 |  |  | 浙江德力西国际电工有限公司 | 91330106734509105H | 浙江省杭州市西湖区转塘街道转塘科技经济区块8号1幢A2-A3厂房1-4层 |  |  |  | 朱明 | 400-160-8877 | 赵智文（崇阳赵氏五金机电销售店（个体工商户）） | 92422325MAD1EX8849 | 湖北省咸宁市崇阳县天城镇沿河大道272号-276号（自主申报） |  | 赵智文 | 18607248985 | 湖北省 | 咸宁市 | 崇阳县 | 2025-05-23 | 2201400 | 15只（15元/只）225元 | 赛旺检验检测认证有限公司 | SCLG07202500234 | 1 |  | 标志、尺寸检查、防触电保护、接地措施、耐潮、绝缘电阻和电气强度、拔出插头所需的力、耐热
92 | 电工及材料 | 电器附件 | 一位单控开关 | M32 K11-16 | / | / | 合格品 |  |  | 广东福田电器有限公司 | 91440606712269577G | 佛山市顺德区勒流街道办事处光大居委会勒流港集约工业开发区二期C06-1号 |  |  |  | 梁锡辉 | 0757-25561972 | 孟晔（崇阳县梦黎五金电料商行） | 92421223MA4AQH2X4L | 崇阳县天城镇沿河大道 |  | 曾秀娟 | 13117043688 | 湖北省 | 咸宁市 | 崇阳县 | 2025-05-23 | 2201771 | 12只（5元/只）60元 | 赛旺检验检测认证有限公司 | SCLG07202500235 | 1 |  | 标志、防触电保护、结构要求、耐潮、绝缘电阻和电气强度、机械强度、耐热
93 | 电工及材料 | 电器附件 | 10A 二二三极插座 | M32 Z223-10 | / | / | 合格品 |  |  | 广东福田电器有限公司 | 91440606712269577G | 佛山市顺德区勒流街道办事处光大居委会勒流港集约工业开发区二期C06-1号 |  |  |  | 梁锡辉 | 0757-25561972 | 孟晔（崇阳县梦黎五金电料商行） | 92421223MA4AQH2X4L | 崇阳县天城镇沿河大道 |  | 曾秀娟 | 13117043688 | 湖北省 | 咸宁市 | 崇阳县 | 2025-05-23 | 2201772 | 20只（9元/只）180元 | 赛旺检验检测认证有限公司 | SCLG07202500236 | 1 |  | 标志、尺寸检查、防触电保护、接地措施、耐潮、绝缘电阻和电气强度、拔出插头所需的力、耐热
94 | 电工及材料 | 电器附件 | 一开五孔双控 | 10AX 250V | 龙洋 | / | 合格品 |  |  | 温州市利业电器有限公司 | 91330301MA2JAEGM29 | 浙江省温州市温州经济技术开发区滨海十二路738号 |  |  |  | 郑德力 | 0577-85821399 | 庞丽玲（崇阳县桥头五金店） | 92421223MA4ACJEJ5T | 崇阳县天城镇沿河路 |  | 庞丽玲 | 18671514309 | 湖北省 | 咸宁市 | 崇阳县 | 2025-05-23 | 2201773 | 25只（7元/只）175元 | 赛旺检验检测认证有限公司 | SCLG07202500237 | 1 |  | 标志、防触电保护、结构要求、耐潮、绝缘电阻和电气强度、机械强度、耐热
95 | 电工及材料 | 电器附件 | 一开单控 | 10A 250V | 龙洋 | / | 合格品 |  |  | 温州市利业电器有限公司 | 91330301MA2JAEGM29 | 浙江省温州市温州经济技术开发区滨海十二路738号 |  |  |  | 郑德力 | 0577-85821399 | 庞丽玲（崇阳县桥头五金店） | 92421223MA4ACJEJ5T | 崇阳县天城镇沿河路 |  | 庞丽玲 | 18671514309 | 湖北省 | 咸宁市 | 崇阳县 | 2025-05-23 | 2201774 | 30只（5元/只）150元 | 赛旺检验检测认证有限公司 | SCLG07202500238 | 1 |  | 标志、防触电保护、结构要求、耐潮、绝缘电阻和电气强度、机械强度、耐热
96 | 日用及纺织品 | 文体用品 | 大笔画签字笔 | AGP13604 | 晨光 | 2024-05-12 | 合格品 |  |  | 上海晨光文具股份有限公司 | 91310000677833266F | 上海市奉贤区金钱公路3469号3号楼 |  |  |  | / | 18612157470278 | 甘景亮（崇阳县青山景亮超市） | 92421223MA49XPWQ7U | 崇阳县青山镇塘桥村三组 |  | 王春霞 | 17771521152 | 湖北省 | 咸宁市 | 崇阳县 | 2025-06-06 | 2503007 | 96支（2元/支）192元 | 赛旺检验检测认证有限公司 | SCLG03202501059 | 1 |  | 渗透性、复印性、间歇书 写、外观